## 例(外壁)
材料の熱定数表
構造体の熱貫流率 |  | 例 外壁-1 |  |  | 材料名 | 熱伝導率 | 容積比熱
※RC壁に外側にはタイル(モルタルで接着)、内側にはPB12.5mm1枚貼り(GLボンドで接着) | [5 empty] | λ | cρ
[6 empty] | [W/(m・K)] | [kJ/(m3・K)]
材料 | 厚み[mm] |  | 熱伝導率 | L/λ | 鋼 | 45 | 3600
外表面 |  |  |  | 0.04347826 | 土壌(粘土質) | 1.5 | 3100
タイル | 10 |  | 1.3 | 0.007692308 | 土壌(砂質) | 0.9 | 2000
モルタル | 25 |  | 1.5 | 0.01666667 | 土壌(ローム質) | 1 | 3300
普通コンクリート | 150 |  | 1.4 | 0.1071429 | 土壌(火山灰質) | 0.5 | 1800
空気層(非密閉) |  |  |  | 0.07 | 砂利 | 0.62 | 1500
石こう板・ラスボード | 12.5 |  | 0.17 | 0.07352941 | PCコンクリート | 1.5 | 1900
内表面 |  |  |  | 0.1111111 | 普通コンクリート | 1.4 | 1900
[5 empty] | 軽量コンクリート | 0.78 | 1600
[5 empty] | コンクリートプロック(重量) | 1.1 | 1800
[5 empty] | コンクリートプロック(軽量) | 0.53 | 1600
[5 empty] | モルタル | 1.5 | 1600
[5 empty] | プラスタ | 0.79 | 1600
[5 empty] | 石こう板・ラスボード | 0.17 | 1000
[5 empty] | ガラス | 1 | 1900
[5 empty] | タイル | 1.3 | 2000
[5 empty] | 合成樹脂・リノリウム | 0.19 | 1500
[5 empty] | アスファルト類 | 0.11 | 920
熱貫流率K (上記合計の逆数) |  |  |  | 2.3 | 防湿紙類 | 0.21 | 910
[5 empty] | 畳 | 0.15 | 290
[5 empty] | 合成畳 | 0.07 | 260
[5 empty] | カーペット類 | 0.08 | 320
[5 empty] | 木材(重量) | 0.19 | 780
[5 empty] | 木材(中量) | 0.17 | 650
[5 empty] | 木材(軽量) | 0.14 | 520
[5 empty] | 合板 | 0.19 | 720
[5 empty] | グラスウール(24K) | 0.042 | 20
[5 empty] | グラスウール(32K) | 0.04 | 27
[5 empty] | ロックウール保温材 | 0.042 | 84
[5 empty] | ロックウール吹付け | 0.051 | 1000
[5 empty] | ロックウール吸音板 | 0.064 | 250
[5 empty] | ポリスチレンフォーム(ビーズ) | 0.047 | 23
[5 empty] | ポリスチレンフォーム(押出) | 0.037 | 35
(空気調和・衛生工学便覧第13版)
[5 empty] | PVC(塩化ビニル) | 0.17
(↑その他記入欄)
[5 empty] | 外表面 | 0.04347826
[5 empty] | 内表面 | 0.1111111
[5 empty] | 空気層(非密閉) | 0.07
[5 empty] | 空気層(密閉) | 0.15
(↑熱伝達率より L/λ)

## 例(内壁)
材料の熱定数表
構造体の熱貫流率 |  | 例 内壁-1 |  |  | 材料名 | 熱伝導率 | 容積比熱
※LGS壁に両側PB12.5mm2枚貼り | [5 empty] | λ | cρ
[6 empty] | [W/(m・K)] | [kJ/(m3・K)]
材料 | 厚み[mm] |  | 熱伝導率 | L/λ | 鋼 | 45 | 3600
内表面 |  |  |  | 0.1111111 | 土壌(粘土質) | 1.5 | 3100
石こう板・ラスボード | 12.5 |  | 0.17 | 0.07352941 | 土壌(砂質) | 0.9 | 2000
石こう板・ラスボード | 12.5 |  | 0.17 | 0.07352941 | 土壌(ローム質) | 1 | 3300
空気層(非密閉) |  |  |  | 0.07 | 土壌(火山灰質) | 0.5 | 1800
石こう板・ラスボード | 12.5 |  | 0.17 | 0.07352941 | 砂利 | 0.62 | 1500
石こう板・ラスボード | 12.5 |  | 0.17 | 0.07352941 | PCコンクリート | 1.5 | 1900
内表面 |  |  |  | 0.1111111 | 普通コンクリート | 1.4 | 1900
[5 empty] | 軽量コンクリート | 0.78 | 1600
[5 empty] | コンクリートプロック(重量) | 1.1 | 1800
[5 empty] | コンクリートプロック(軽量) | 0.53 | 1600
[5 empty] | モルタル | 1.5 | 1600
[5 empty] | プラスタ | 0.79 | 1600
[5 empty] | 石こう板・ラスボード | 0.17 | 1000
[5 empty] | ガラス | 1 | 1900
[5 empty] | タイル | 1.3 | 2000
[5 empty] | 合成樹脂・リノリウム | 0.19 | 1500
[5 empty] | アスファルト類 | 0.11 | 920
熱貫流率K (上記合計の逆数) |  |  |  | 1.7 | 防湿紙類 | 0.21 | 910
[5 empty] | 畳 | 0.15 | 290
[5 empty] | 合成畳 | 0.07 | 260
[5 empty] | カーペット類 | 0.08 | 320
[5 empty] | 木材(重量) | 0.19 | 780
[5 empty] | 木材(中量) | 0.17 | 650
[5 empty] | 木材(軽量) | 0.14 | 520
[5 empty] | 合板 | 0.19 | 720
[5 empty] | グラスウール(24K) | 0.042 | 20
[5 empty] | グラスウール(32K) | 0.04 | 27
[5 empty] | ロックウール保温材 | 0.042 | 84
[5 empty] | ロックウール吹付け | 0.051 | 1000
[5 empty] | ロックウール吸音板 | 0.064 | 250
[5 empty] | ポリスチレンフォーム(ビーズ) | 0.047 | 23
[5 empty] | ポリスチレンフォーム(押出) | 0.037 | 35
(空気調和・衛生工学便覧第13版)
[5 empty] | PVC(塩化ビニル) | 0.17
(↑その他記入欄)
[5 empty] | 外表面 | 0.04347826
[5 empty] | 内表面 | 0.1111111
[5 empty] | 空気層(非密閉) | 0.07
[5 empty] | 空気層(密閉) | 0.15
(↑熱伝達率より L/λ)

## 例(天井1)
材料の熱定数表
構造体の熱貫流率 |  | 例 天井(床)-1 |  |  | 材料名 | 熱伝導率 | 容積比熱
※上階は床コンクリート長尺(塩ビシート)仕上げで天井LGSにはPB9mm1枚貼り | [5 empty] | λ | cρ
[6 empty] | [W/(m・K)] | [kJ/(m3・K)]
材料 | 厚み[mm] |  | 熱伝導率 | L/λ | 鋼 | 45 | 3600
内表面 |  |  |  | 0.1111111 | 土壌(粘土質) | 1.5 | 3100
PVC(塩化ビニル) | 3 |  | 0.17 | 0.01764706 | 土壌(砂質) | 0.9 | 2000
モルタル | 27 |  | 1.5 | 0.018 | 土壌(ローム質) | 1 | 3300
普通コンクリート | 120 |  | 1.4 | 0.08571429 | 土壌(火山灰質) | 0.5 | 1800
空気層(非密閉) |  |  |  | 0.07 | 砂利 | 0.62 | 1500
石こう板・ラスボード | 9 |  | 0.17 | 0.05294118 | PCコンクリート | 1.5 | 1900
内表面 |  |  |  | 0.1111111 | 普通コンクリート | 1.4 | 1900
[5 empty] | 軽量コンクリート | 0.78 | 1600
[5 empty] | コンクリートプロック(重量) | 1.1 | 1800
[5 empty] | コンクリートプロック(軽量) | 0.53 | 1600
[5 empty] | モルタル | 1.5 | 1600
[5 empty] | プラスタ | 0.79 | 1600
[5 empty] | 石こう板・ラスボード | 0.17 | 1000
[5 empty] | ガラス | 1 | 1900
[5 empty] | タイル | 1.3 | 2000
[5 empty] | 合成樹脂・リノリウム | 0.19 | 1500
[5 empty] | アスファルト類 | 0.11 | 920
熱貫流率K (上記合計の逆数) |  |  |  | 2.1 | 防湿紙類 | 0.21 | 910
[5 empty] | 畳 | 0.15 | 290
[5 empty] | 合成畳 | 0.07 | 260
[5 empty] | カーペット類 | 0.08 | 320
[5 empty] | 木材(重量) | 0.19 | 780
[5 empty] | 木材(中量) | 0.17 | 650
[5 empty] | 木材(軽量) | 0.14 | 520
[5 empty] | 合板 | 0.19 | 720
[5 empty] | グラスウール(24K) | 0.042 | 20
[5 empty] | グラスウール(32K) | 0.04 | 27
[5 empty] | ロックウール保温材 | 0.042 | 84
[5 empty] | ロックウール吹付け | 0.051 | 1000
[5 empty] | ロックウール吸音板 | 0.064 | 250
[5 empty] | ポリスチレンフォーム(ビーズ) | 0.047 | 23
[5 empty] | ポリスチレンフォーム(押出) | 0.037 | 35
(空気調和・衛生工学便覧第13版)
[5 empty] | PVC(塩化ビニル) | 0.17
(↑その他記入欄)
[5 empty] | 外表面 | 0.04347826
[5 empty] | 内表面 | 0.1111111
[5 empty] | 空気層(非密閉) | 0.07
[5 empty] | 空気層(密閉) | 0.15
(↑熱伝達率より L/λ)

## 例(天井2)
材料の熱定数表
構造体の熱貫流率 |  | 例 天井(床)-2 |  |  | 材料名 | 熱伝導率 | 容積比熱
※上階は床コンクリート上OAフロア(スチール製パネルにカーペット敷き)で天井LGSにはPB9mm1枚貼り | [5 empty] | λ | cρ
[6 empty] | [W/(m・K)] | [kJ/(m3・K)]
材料 | 厚み[mm] |  | 熱伝導率 | L/λ | 鋼 | 45 | 3600
内表面 |  |  |  | 0.1111111 | 土壌(粘土質) | 1.5 | 3100
カーペット類 | 6 |  | 0.08 | 0.075 | 土壌(砂質) | 0.9 | 2000
鋼 | 20 |  | 45 | 0.0004444444 | 土壌(ローム質) | 1 | 3300
空気層(非密閉) |  |  |  | 0.07 | 土壌(火山灰質) | 0.5 | 1800
モルタル | 27 |  | 1.5 | 0.018 | 砂利 | 0.62 | 1500
普通コンクリート | 120 |  | 1.4 | 0.08571429 | PCコンクリート | 1.5 | 1900
空気層(非密閉) |  |  |  | 0.07 | 普通コンクリート | 1.4 | 1900
石こう板・ラスボード | 9 |  | 0.17 | 0.05294118 | 軽量コンクリート | 0.78 | 1600
内表面 |  |  |  | 0.1111111 | コンクリートプロック(重量) | 1.1 | 1800
[5 empty] | コンクリートプロック(軽量) | 0.53 | 1600
[5 empty] | モルタル | 1.5 | 1600
[5 empty] | プラスタ | 0.79 | 1600
[5 empty] | 石こう板・ラスボード | 0.17 | 1000
[5 empty] | ガラス | 1 | 1900
[5 empty] | タイル | 1.3 | 2000
[5 empty] | 合成樹脂・リノリウム | 0.19 | 1500
[5 empty] | アスファルト類 | 0.11 | 920
熱貫流率K (上記合計の逆数) |  |  |  | 1.7 | 防湿紙類 | 0.21 | 910
[5 empty] | 畳 | 0.15 | 290
[5 empty] | 合成畳 | 0.07 | 260
[5 empty] | カーペット類 | 0.08 | 320
[5 empty] | 木材(重量) | 0.19 | 780
[5 empty] | 木材(中量) | 0.17 | 650
[5 empty] | 木材(軽量) | 0.14 | 520
[5 empty] | 合板 | 0.19 | 720
[5 empty] | グラスウール(24K) | 0.042 | 20
[5 empty] | グラスウール(32K) | 0.04 | 27
[5 empty] | ロックウール保温材 | 0.042 | 84
[5 empty] | ロックウール吹付け | 0.051 | 1000
[5 empty] | ロックウール吸音板 | 0.064 | 250
[5 empty] | ポリスチレンフォーム(ビーズ) | 0.047 | 23
[5 empty] | ポリスチレンフォーム(押出) | 0.037 | 35
(空気調和・衛生工学便覧第13版)
[5 empty] | PVC(塩化ビニル) | 0.17
(↑その他記入欄)
[5 empty] | 外表面 | 0.04347826
[5 empty] | 内表面 | 0.1111111
[5 empty] | 空気層(非密閉) | 0.07
[5 empty] | 空気層(密閉) | 0.15
(↑熱伝達率より L/λ)

## 例(床1)
材料の熱定数表
構造体の熱貫流率 |  | 例 床-1 |  |  | 材料名 | 熱伝導率 | 容積比熱
※ベタ基礎上にピットがあり、その上は床コンクリート長尺(塩ビシート)仕上げ | [5 empty] | λ | cρ
[6 empty] | [W/(m・K)] | [kJ/(m3・K)]
材料 | 厚み[mm] |  | 熱伝導率 | L/λ | 鋼 | 45 | 3600
内表面 |  |  |  | 0.1111111 | 土壌(粘土質) | 1.5 | 3100
PVC(塩化ビニル) | 3 |  | 0.17 | 0.01764706 | 土壌(砂質) | 0.9 | 2000
普通コンクリート | 150 |  | 1.4 | 0.1071429 | 土壌(ローム質) | 1 | 3300
空気層(非密閉) |  |  |  | 0.07 | 土壌(火山灰質) | 0.5 | 1800
普通コンクリート | 150 |  | 1.4 | 0.1071429 | 砂利 | 0.62 | 1500
ポリスチレンフォーム(押出) | 30 |  | 0.037 | 0.8108108 | PCコンクリート | 1.5 | 1900
普通コンクリート | 60 |  | 1.4 | 0.04285714 | 普通コンクリート | 1.4 | 1900
砂利 | 100 |  | 0.62 | 0.1612903 | 軽量コンクリート | 0.78 | 1600
土壌(ローム質) | 1000 |  | 1 | 1 | コンクリートプロック(重量) | 1.1 | 1800
[5 empty] | コンクリートプロック(軽量) | 0.53 | 1600
[5 empty] | モルタル | 1.5 | 1600
[5 empty] | プラスタ | 0.79 | 1600
[5 empty] | 石こう板・ラスボード | 0.17 | 1000
[5 empty] | ガラス | 1 | 1900
[5 empty] | タイル | 1.3 | 2000
[5 empty] | 合成樹脂・リノリウム | 0.19 | 1500
[5 empty] | アスファルト類 | 0.11 | 920
熱貫流率K (上記合計の逆数) |  |  |  | 0.4 | 防湿紙類 | 0.21 | 910
[5 empty] | 畳 | 0.15 | 290
[5 empty] | 合成畳 | 0.07 | 260
[5 empty] | カーペット類 | 0.08 | 320
[5 empty] | 木材(重量) | 0.19 | 780
[5 empty] | 木材(中量) | 0.17 | 650
[5 empty] | 木材(軽量) | 0.14 | 520
[5 empty] | 合板 | 0.19 | 720
[5 empty] | グラスウール(24K) | 0.042 | 20
[5 empty] | グラスウール(32K) | 0.04 | 27
[5 empty] | ロックウール保温材 | 0.042 | 84
[5 empty] | ロックウール吹付け | 0.051 | 1000
[5 empty] | ロックウール吸音板 | 0.064 | 250
[5 empty] | ポリスチレンフォーム(ビーズ) | 0.047 | 23
[5 empty] | ポリスチレンフォーム(押出) | 0.037 | 35
(空気調和・衛生工学便覧第13版)
[5 empty] | PVC(塩化ビニル) | 0.17
(↑その他記入欄)
[5 empty] | 外表面 | 0.04347826
[5 empty] | 内表面 | 0.1111111
[5 empty] | 空気層(非密閉) | 0.07
[5 empty] | 空気層(密閉) | 0.15
(↑熱伝達率より L/λ)

## 例(床2)
材料の熱定数表
構造体の熱貫流率 |  | 例 床-2 |  |  | 材料名 | 熱伝導率 | 容積比熱
※布基礎上にピットがあり、その上は床コンクリート長尺(塩ビシート)仕上げ | [5 empty] | λ | cρ
[6 empty] | [W/(m・K)] | [kJ/(m3・K)]
材料 | 厚み[mm] |  | 熱伝導率 | L/λ | 鋼 | 45 | 3600
内表面 |  |  |  | 0.1111111 | 土壌(粘土質) | 1.5 | 3100
PVC(塩化ビニル) | 3 |  | 0.17 | 0.01764706 | 土壌(砂質) | 0.9 | 2000
普通コンクリート | 150 |  | 1.4 | 0.1071429 | 土壌(ローム質) | 1 | 3300
空気層(非密閉) |  |  |  | 0.07 | 土壌(火山灰質) | 0.5 | 1800
普通コンクリート | 60 |  | 1.4 | 0.04285714 | 砂利 | 0.62 | 1500
ポリスチレンフォーム(押出) | 30 |  | 0.037 | 0.8108108 | PCコンクリート | 1.5 | 1900
土壌(ローム質) | 1000 |  | 1 | 1 | 普通コンクリート | 1.4 | 1900
[5 empty] | 軽量コンクリート | 0.78 | 1600
[5 empty] | コンクリートプロック(重量) | 1.1 | 1800
[5 empty] | コンクリートプロック(軽量) | 0.53 | 1600
[5 empty] | モルタル | 1.5 | 1600
[5 empty] | プラスタ | 0.79 | 1600
[5 empty] | 石こう板・ラスボード | 0.17 | 1000
[5 empty] | ガラス | 1 | 1900
[5 empty] | タイル | 1.3 | 2000
[5 empty] | 合成樹脂・リノリウム | 0.19 | 1500
[5 empty] | アスファルト類 | 0.11 | 920
熱貫流率K (上記合計の逆数) |  |  |  | 0.5 | 防湿紙類 | 0.21 | 910
[5 empty] | 畳 | 0.15 | 290
[5 empty] | 合成畳 | 0.07 | 260
[5 empty] | カーペット類 | 0.08 | 320
[5 empty] | 木材(重量) | 0.19 | 780
[5 empty] | 木材(中量) | 0.17 | 650
[5 empty] | 木材(軽量) | 0.14 | 520
[5 empty] | 合板 | 0.19 | 720
[5 empty] | グラスウール(24K) | 0.042 | 20
[5 empty] | グラスウール(32K) | 0.04 | 27
[5 empty] | ロックウール保温材 | 0.042 | 84
[5 empty] | ロックウール吹付け | 0.051 | 1000
[5 empty] | ロックウール吸音板 | 0.064 | 250
[5 empty] | ポリスチレンフォーム(ビーズ) | 0.047 | 23
[5 empty] | ポリスチレンフォーム(押出) | 0.037 | 35
(空気調和・衛生工学便覧第13版)
[5 empty] | PVC(塩化ビニル) | 0.17
(↑その他記入欄)
[5 empty] | 外表面 | 0.04347826
[5 empty] | 内表面 | 0.1111111
[5 empty] | 空気層(非密閉) | 0.07
[5 empty] | 空気層(密閉) | 0.15
(↑熱伝達率より L/λ)

## 例(屋根1)
材料の熱定数表
構造体の熱貫流率 |  | 例 屋根-1 |  |  | 材料名 | 熱伝導率 | 容積比熱
※天井LGSにはPB9mm1枚貼り、屋根はコンクリート(押えコンクリート、アスファルト防水) | [5 empty] | λ | cρ
[6 empty] | [W/(m・K)] | [kJ/(m3・K)]
材料 | 厚み[mm] |  | 熱伝導率 | L/λ | 鋼 | 45 | 3600
外表面 |  |  |  | 0.04347826 | 土壌(粘土質) | 1.5 | 3100
軽量コンクリート | 80 |  | 0.78 | 0.1025641 | 土壌(砂質) | 0.9 | 2000
アスファルト類 | 5 |  | 0.11 | 0.04545455 | 土壌(ローム質) | 1 | 3300
ポリスチレンフォーム(押出) | 30 |  | 0.037 | 0.8108108 | 土壌(火山灰質) | 0.5 | 1800
普通コンクリート | 150 |  | 1.4 | 0.1071429 | 砂利 | 0.62 | 1500
空気層(非密閉) |  |  |  | 0.07 | PCコンクリート | 1.5 | 1900
石こう板・ラスボード | 9 |  | 0.17 | 0.05294118 | 普通コンクリート | 1.4 | 1900
[5 empty] | 軽量コンクリート | 0.78 | 1600
[5 empty] | コンクリートプロック(重量) | 1.1 | 1800
[5 empty] | コンクリートプロック(軽量) | 0.53 | 1600
[5 empty] | モルタル | 1.5 | 1600
[5 empty] | プラスタ | 0.79 | 1600
[5 empty] | 石こう板・ラスボード | 0.17 | 1000
[5 empty] | ガラス | 1 | 1900
[5 empty] | タイル | 1.3 | 2000
[5 empty] | 合成樹脂・リノリウム | 0.19 | 1500
[5 empty] | アスファルト類 | 0.11 | 920
熱貫流率K (上記合計の逆数) |  |  |  | 0.8 | 防湿紙類 | 0.21 | 910
[5 empty] | 畳 | 0.15 | 290
[5 empty] | 合成畳 | 0.07 | 260
[5 empty] | カーペット類 | 0.08 | 320
[5 empty] | 木材(重量) | 0.19 | 780
[5 empty] | 木材(中量) | 0.17 | 650
[5 empty] | 木材(軽量) | 0.14 | 520
[5 empty] | 合板 | 0.19 | 720
[5 empty] | グラスウール(24K) | 0.042 | 20
[5 empty] | グラスウール(32K) | 0.04 | 27
[5 empty] | ロックウール保温材 | 0.042 | 84
[5 empty] | ロックウール吹付け | 0.051 | 1000
[5 empty] | ロックウール吸音板 | 0.064 | 250
[5 empty] | ポリスチレンフォーム(ビーズ) | 0.047 | 23
[5 empty] | ポリスチレンフォーム(押出) | 0.037 | 35
(空気調和・衛生工学便覧第13版)
[5 empty] | PVC(塩化ビニル) | 0.17
(↑その他記入欄)
[5 empty] | 外表面 | 0.04347826
[5 empty] | 内表面 | 0.1111111
[5 empty] | 空気層(非密閉) | 0.07
[5 empty] | 空気層(密閉) | 0.15
(↑熱伝達率より L/λ)

## 例(屋根2)
材料の熱定数表
構造体の熱貫流率 |  | 例 屋根-2 |  |  | 材料名 | 熱伝導率 | 容積比熱
※天井にはPB9mm1枚貼り、屋根はコンクリート(押えコンクリート、アスファルト防水) | [5 empty] | λ | cρ
[6 empty] | [W/(m・K)] | [kJ/(m3・K)]
材料 | 厚み[mm] |  | 熱伝導率 | L/λ | 鋼 | 45 | 3600
外表面 |  |  |  | 0.04347826 | 土壌(粘土質) | 1.5 | 3100
軽量コンクリート | 80 |  | 0.78 | 0.1025641 | 土壌(砂質) | 0.9 | 2000
アスファルト類 | 5 |  | 0.11 | 0.04545455 | 土壌(ローム質) | 1 | 3300
ポリスチレンフォーム(押出) | 30 |  | 0.037 | 0.8108108 | 土壌(火山灰質) | 0.5 | 1800
普通コンクリート | 150 |  | 1.4 | 0.1071429 | 砂利 | 0.62 | 1500
空気層(非密閉) |  |  |  | 0.07 | PCコンクリート | 1.5 | 1900
石こう板・ラスボード | 9 |  | 0.17 | 0.05294118 | 普通コンクリート | 1.4 | 1900
[5 empty] | 軽量コンクリート | 0.78 | 1600
[5 empty] | コンクリートプロック(重量) | 1.1 | 1800
[5 empty] | コンクリートプロック(軽量) | 0.53 | 1600
[5 empty] | モルタル | 1.5 | 1600
[5 empty] | プラスタ | 0.79 | 1600
[5 empty] | 石こう板・ラスボード | 0.17 | 1000
[5 empty] | ガラス | 1 | 1900
[5 empty] | タイル | 1.3 | 2000
[5 empty] | 合成樹脂・リノリウム | 0.19 | 1500
[5 empty] | アスファルト類 | 0.11 | 920
熱貫流率K (上記合計の逆数) |  |  |  | 0.8 | 防湿紙類 | 0.21 | 910
[5 empty] | 畳 | 0.15 | 290
[5 empty] | 合成畳 | 0.07 | 260
[5 empty] | カーペット類 | 0.08 | 320
[5 empty] | 木材(重量) | 0.19 | 780
[5 empty] | 木材(中量) | 0.17 | 650
[5 empty] | 木材(軽量) | 0.14 | 520
[5 empty] | 合板 | 0.19 | 720
[5 empty] | グラスウール(24K) | 0.042 | 20
[5 empty] | グラスウール(32K) | 0.04 | 27
[5 empty] | ロックウール保温材 | 0.042 | 84
[5 empty] | ロックウール吹付け | 0.051 | 1000
[5 empty] | ロックウール吸音板 | 0.064 | 250
[5 empty] | ポリスチレンフォーム(ビーズ) | 0.047 | 23
[5 empty] | ポリスチレンフォーム(押出) | 0.037 | 35
(空気調和・衛生工学便覧第13版)
[5 empty] | PVC(塩化ビニル) | 0.17
(↑その他記入欄)
[5 empty] | 外表面 | 0.04347826
[5 empty] | 内表面 | 0.1111111
[5 empty] | 空気層(非密閉) | 0.07
[5 empty] | 空気層(密閉) | 0.15
(↑熱伝達率より L/λ)

## 例(屋根3)
材料の熱定数表
構造体の熱貫流率 |  | 例 屋根-3 |  |  | 材料名 | 熱伝導率 | 容積比熱
※天井はナシ(露出天井)、折版屋根(二十折板断熱工法) | [5 empty] | λ | cρ
[6 empty] | [W/(m・K)] | [kJ/(m3・K)]
材料 | 厚み[mm] |  | 熱伝導率 | L/λ | 鋼 | 45 | 3600
外表面 |  |  |  | 0.04347826 | 土壌(粘土質) | 1.5 | 3100
鋼 | 0.8 |  | 45 | 1.777778e-05 | 土壌(砂質) | 0.9 | 2000
グラスウール(24K) | 100 |  | 0.042 | 2.380952 | 土壌(ローム質) | 1 | 3300
鋼 | 0.8 |  | 45 | 1.777778e-05 | 土壌(火山灰質) | 0.5 | 1800
内表面 |  |  |  | 0.1111111 | 砂利 | 0.62 | 1500
[5 empty] | PCコンクリート | 1.5 | 1900
[5 empty] | 普通コンクリート | 1.4 | 1900
[5 empty] | 軽量コンクリート | 0.78 | 1600
[5 empty] | コンクリートプロック(重量) | 1.1 | 1800
[5 empty] | コンクリートプロック(軽量) | 0.53 | 1600
[5 empty] | モルタル | 1.5 | 1600
[5 empty] | プラスタ | 0.79 | 1600
[5 empty] | 石こう板・ラスボード | 0.17 | 1000
[5 empty] | ガラス | 1 | 1900
[5 empty] | タイル | 1.3 | 2000
[5 empty] | 合成樹脂・リノリウム | 0.19 | 1500
[5 empty] | アスファルト類 | 0.11 | 920
熱貫流率K (上記合計の逆数) |  |  |  | 0.4 | 防湿紙類 | 0.21 | 910
[5 empty] | 畳 | 0.15 | 290
[5 empty] | 合成畳 | 0.07 | 260
[5 empty] | カーペット類 | 0.08 | 320
[5 empty] | 木材(重量) | 0.19 | 780
[5 empty] | 木材(中量) | 0.17 | 650
[5 empty] | 木材(軽量) | 0.14 | 520
[5 empty] | 合板 | 0.19 | 720
[5 empty] | グラスウール(24K) | 0.042 | 20
[5 empty] | グラスウール(32K) | 0.04 | 27
[5 empty] | ロックウール保温材 | 0.042 | 84
[5 empty] | ロックウール吹付け | 0.051 | 1000
[5 empty] | ロックウール吸音板 | 0.064 | 250
[5 empty] | ポリスチレンフォーム(ビーズ) | 0.047 | 23
[5 empty] | ポリスチレンフォーム(押出) | 0.037 | 35
(空気調和・衛生工学便覧第13版)
[5 empty] | PVC(塩化ビニル) | 0.17
(↑その他記入欄)
[5 empty] | 外表面 | 0.04347826
[5 empty] | 内表面 | 0.1111111
[5 empty] | 空気層(非密閉) | 0.07
[5 empty] | 空気層(密閉) | 0.15
(↑熱伝達率より L/λ)